## Hoja1
Coquimbo,
INFORME DE INSPECCION
CLIENTE |  |  |  |  | : | CODELCO CHILE
MATERIAL |  |  |  |  | : | Omint Spa
PESO NETO HUMEDO RECEPCION A LA FECHA |  |  |  |  | : | 917.8 | TMH
PESO NETO SECO RECEPCION A LA FECHA |  |  |  |  | : | 816.447 | TMS
FECHA RECEPCION |  |  |  |  | : | Febrero
LUGAR DE RECEPCION |  |  |  |  | : | Pto. Coquimbo
TOTAL DE CAMIONES |  |  |  |  | : | 33
LOTE: | AHK COQ | 2302129O | PESOS DESPACHO |  |  |  | PESOS RECEPCION |  | 2023-02-22 |  |  | Fecha de recepción | SELLOS | Lote Trafigura | Lote Codelco
REC | PATENTE | GUIA |  |  |  |  | COQUIMBO |  | % | PESO NETO | DIF
Nº | CAMION | DESPACHO | BRUTO | TARA | NETO | BRUTO | TARA | NETO | HDAD | SECO | TMH
1 | KJHP70 | 1837 | 45.52 | 17.5 | 28.02 | 45.53 | 17.48 | 28.05 | 11.06 | 24.948 | 0.03 | 2023-02-22 | 1512385-386-387 | 09-2300112/O
2 | YH3119 | 1838 | 44.47 | 16.47 | 28 | 44.44 | 16.47 | 27.97 | 11.11 | 24.863 | -0.03 | 2023-02-22 | 1512388-389-390
3 | WR9153 | 1839 | 44.13 | 16.1 | 28.03 | 44.12 | 16.09 | 28.03 | 10.37 | 25.123 | 0 | 2023-02-22 | 1512391-292-293
4 | KJHP70 | 1840 | 45.48 | 17.45 | 28.03 | 45.47 | 17.44 | 28.03 | 10.07 | 25.207 | 0 | 2023-02-22 | 1512394-395-396
|  | TOTAL LOTE | 179.6 | 67.52 | 112.08 | 179.56 | 67.48 | 112.08 | 10.65221 | 100.141 | 0
LOTE: | AHK COQ | 2302130O | PESOS DESPACHO |  |  |  | PESOS RECEPCION |  | 2023-02-23 |  |  | Fecha de recepción | SELLOS | Lote Trafigura | Lote Codelco
REC | PATENTE | GUIA |  |  |  |  | COQUIMBO |  | % | PESO NETO | DIF
Nº | CAMION | DESPACHO | BRUTO | TARA | NETO | BRUTO | TARA | NETO | HDAD | SECO | TMH
1 | KJHP70 | 1841 | 43.03 | 17.39 | 25.64 | 43.06 | 17.42 | 25.64 | 12.21 | 22.509 | 0 | 2023-02-23 | 1512397-398-399 | 09-2300113/O
2 | WR9153 | 1842 | 41.54 | 16.05 | 25.49 | 41.58 | 16.09 | 25.49 | 11.71 | 22.505 | 0 | 2023-02-23 | 1512400-401-402
3 | YH3119 | 1843 | 44.27 | 16.44 | 27.83 | 44.25 | 16.45 | 27.8 | 12.06 | 24.447 | -0.03 | 2023-02-23 | 1512403-404-405
|  | TOTAL LOTE | 128.84 | 49.88 | 78.96 | 128.89 | 49.96 | 78.93 | 11.99671 | 69.461 | -0.03